## Hoja1
| Producto | Norma dimensional | Norma mecanica y quimica | Acero especificado | Resistencia minima a la tension LBS/PLG2 |  | Dureza Especificada
[5 empty] | Diametro | Resistencia
| TORNILLO G-2 | ANSI/ASME B18.2.1 | SAE J429 GRADO 2 | BAJO MEDIO CARBON AISI 1010-1050 | 1/4 a 3/4 | 74 | 80-100HB
ROSCA EN PULGADAS |  |  |  |  | 3/4 a 11/2 | 60 | 70-100HB
ROSCA EN PULGADAS | TORNILLO 307 | ANSI/ASME B18.2.1 | ASTM A307 A | BAJO MEDIO CARBON AISI 1010-1050 | TODOS LOS DIAMETROS | 60000 | 69-100HB
ROSCA EN PULGADAS CABEZA PESADA | TORNILLO 307 | ANSI/ASME B18.2.1 | ASTM A307 B | BAJO MEDIO CARBON AISI 1010-1050 | TODOS LOS DIAMETROS | 100.000 MAX 60.000 MIN | 69-95HB
| TORNILLO G-5 | ANSI/ASME B18.2.1 HEAVY HEX | SAE J429 GRADO 5 | MEDIO CARBON AISI 1035 - 1050 TEMP Y REV | HASTA 1 | 120 | 25-34 HRC
ROSCA EN PULGADAS |  |  |  |  | 1-1/8 A 1-1/2 | 105 | 19-34 HRC
| TORNILLO CLASE 8.8 | ISO 4014 EQUIV ANSI B18.23 1M CAP | SAE J429 | MEDIO CARBON AISI 1035 - 1050 TEMP Y REV. | HASTA M36 | 120 | 23-34 HRC
ROSCA METRICA |  |  | ASTM F5684
| TORNILLO A 325 | ANSI/ASME B18.2.1 HEAVY HEX | ASTM A-325 | MEDIO CARBON AISI 1035-1050 TEMP Y REV | HASTA 1" | 120 | 25-34HRC
ROSCA EN PULGADAS CABEZA PESADA |  |  |  |  | 1-1/8 a 1-1/2 | 105 | 19-30HRC
ROSCA METRICA | TORNILLO CLASE 10.9 | ISO - 4014 EQUIV ANSI B18.23.1M CAP | SAE J429ASIM F5684 | MEDIO CARBON ALEADO AISI 4135 A 9840 TEM Y REV | HASTA M36 | 150 | 33-39
ROSCA EN PULGADAS | TORNILLO G-8 | ANSI/ASME B18.2.1 CAP | SAE J429 GRADO 8 | MEDIO CARBON ALEADO AISI 4135 A 9840 TEMP Y REV | TODOS LOS DIAMETROS | 150 | 33-39 HRC
ROSCA EN PULGADAS CABEZA PESADA | TORNILLO A 490 | ISO - 4014 EQUIV ANSI B18.23.1M CAP | SAE J429ASIM F5684 | MEDIO CARBON ALEADO AISI 4135 A 9840 TEM Y REV | TODOS LOS DIAMETROS | 150 | 33-39